## Sheet1 22-10-8
10年02月22-10-8消耗表
| N% | P2O5% | K2O% | H2O% | 原料重 | 单价 | 原料% | 原材料消耗
尿液 | 46 |  |  | 0.5 | 280 | 1800 | 19.71371 | 252.54 | 6.488%
尿素 | 46 |  |  | 0.5 |  | 1800 | 0 | 660 | 16.96%
磷铵 | 10 | 45 |  | 3.5 | 325 | 2200 | 22.88198 | 860 | 22.1%
氯化铵 | 25 |  |  | 1 | 400 | 700 | 28.16244 | 980 | 25.18%
硫铵 | 20.8 | 0 | 0 | 4 | 100 | 670 | 7.040609 | 280 | 7.194%
90氯化钾 |  |  | 53.77 | 6 | 200 | 2200 | 14.08122 | 475 | 12.2%
80氯化钾 |  |  | 47.66 | 7 |  | 2200 | 0 | 40 | 1.028%
返料 | 22 | 10 | 8 |  |  | 0 | 0 | 4.35 | 440.8%
管氨 | 82 | 0 |  | 0 | 16.21939 | 1800 | 1.141944 |  | 0%
硫酸 | 0 |  |  | 0 | 55 | 320 | 3.872335 | 65 | 1.67%
料氨 | 82 |  |  | 0 | 19.11224 | 2200 | 1.345618 | 75.316 | 1.935%
白土 |  |  | 0 | 11 | 25 | 320 | 1.760152 | 200 | 5.138%
水分 | 1.2 |  |  | 原料重： | 1420.332 |  |  | 3892.206
成品养分 | 22.19365 | 10.43431 | 7.672517 | 总养分： | 40.30047
成品重 | 1401.626 |  |  |  | 配方成本 | 1500.287 |  | 1554.653
月总产 | 3725.375 |  |  | 总利用率 | 原料消耗总量 |  |  | 3892.206
有效养分 | 819.5825 | 372.5375 | 298.03 | 1490.15
原料养分 | 871.72452 | 387.435 | 274.8195 | 1533.97902 | 配方养分利用率 |  | 0.9925442
养分利用率 | 0.9401852 | 0.9615484 | 1.084457 | 0.9714279
重量利用率 | 0.9571372 |  |  | 单价（元） | 配方重量利用率 |  |  | 0.9868302

## Sheet1 20-14-6
10年02月20-14-6消耗表
| N% | P2O5% | K2O% | H2O% | 原料重 | 单价 | 原料% | 原材料消耗
尿液 | 46 |  |  | 0.5 | 150 | 1800 | 10.6548 |  | 0%
尿素 | 46 |  |  | 0.5 |  | 1800 | 0 | 100 | 16.04%
磷铵 | 10 | 45 |  | 3.5 | 450 | 2200 | 31.9644 | 170 | 27.27%
氯化铵 | 25 |  |  | 1 | 450 | 700 | 31.9644 | 200 | 32.09%
硫铵 | 20.8 | 0 | 0 | 4 | 50 | 670 | 3.5516 | 35 | 5.615%
90氯化钾 |  |  | 53.77 | 6 | 150 | 2200 | 10.6548 | 50 | 8.022%
80氯化钾 |  |  | 47.66 | 7 |  | 2200 | 0 |  | 0%
返料 | [5 empty] | 0 | 0 |  | 0%
管氨 | 82 | 0 |  | 0 | 17.69388 | 1800 | 1.256831 |  | 0%
硫酸 | 0 |  |  | 0 | 60 | 320 | 4.26192 | 20 | 3.209%
料氨 | 82 |  |  | 0 | 30.12245 | 2200 | 2.139658 | 18.304 | 2.937%
白土 |  |  | 0 | 11 | 50 | 320 | 3.5516 | 30 | 4.813%
水分 | 1.2 |  |  | 原料重： | 1407.816 |  |  | 623.304
成品养分 | 19.90753 | 14.60028 | 5.815237 | 总养分： | 40.32304
成品重 | 1386.96 |  |  |  | 配方成本 | 1493.784 |  | 1474.462
月总产 | 599.35 |  |  | 总利用率 | 原料消耗总量 |  |  | 623.304
有效养分 | 119.87 | 83.909 | 35.961 | 239.74
原料养分 | 135.28928 | 76.5 | 26.885 | 238.67428 | 配方养分利用率 |  | 0.9919887
养分利用率 | 0.8860273 | 1.09685 | 1.337586 | 1.004465
重量利用率 | 0.9615693 |  |  | 单价（元） | 配方重量利用率 |  |  | 0.9851852

## Sheet1 28-6-6(3)
10年02月28-6-6消耗表
| N% | P2O5% | K2O% | H2O% | 原料重 | 单价 | 原料% | 原材料消耗
尿液 | 46 |  |  | 0.5 | 420 | 1800 | 31.05032 | 160.552 | 29.67%
尿素 | 46 |  |  | 0.5 | 150 | 1800 | 11.0894 | 90 | 16.63%
磷铵 | 10 | 45 |  | 3.5 | 175 | 2200 | 12.93764 | 63 | 11.64%
氯化铵 | 25 |  |  | 1 | 200 | 700 | 14.78587 | 90 | 16.63%
硫铵 | 20.8 | 0 | 0 | 4 | 150 | 670 | 11.0894 | 40 | 7.391%
90氯化钾 |  |  | 53.77 | 6 | 150 | 2200 | 11.0894 | 40 | 7.391%
80氯化钾 |  |  | 47.66 | 7 |  | 2200 | 0 |  | 0%
返料 | 28 | 6 | 6 |  |  | 0 | 0 | 3.075 | 311%
管氨 | 82 | 0 |  | 0 | 10.32143 | 1800 | 0.7630565 |  | 0%
硫酸 | 0 |  |  | 0 | 35 | 320 | 2.587527 | 10 | 1.848%
料氨 | 82 |  |  | 0 | 12.32143 | 2200 | 0.9109151 | 4.579 | 0.8461%
白土 |  |  | 0 | 11 | 50 | 320 | 3.696467 | 40 | 7.391%
水分 | 1.2 |  |  | 原料重： | 1352.643 |  |  | 541.206
成品养分 | 28.37743 | 5.889108 | 6.031568 | 总养分： | 40.29811
成品重 | 1337.214 |  |  |  | 配方成本 | 1536.317 |  | 1558.11
月总产 | 509.25 |  |  | 总利用率 | 原料消耗总量 |  |  | 541.206
有效养分 | 142.59 | 30.555 | 30.555 | 203.7
原料养分 | 156.9897 | 28.5345 | 21.6925 | 207.2167 | 配方养分利用率 |  | 0.9926024
养分利用率 | 0.9082761 | 1.070809 | 1.408551 | 0.9830289
重量利用率 | 0.9409541 |  |  | 单价（元） | 配方重量利用率 |  |  | 0.9885939 | 420

## Sheet1 31-5-5(4)
10年02月31-5-5消耗表
| N% | P2O5% | K2O% | H2O% | 原料重 | 单价 | 原料% | 原材料消耗
尿液 | 46 |  |  | 0.5 | 360 | 1800 | 33.07924 | 391.864 | 36.42%
尿素 | 46 |  |  | 0.5 | 200 | 1800 | 18.37735 | 144.4 | 13.42%
磷铵 | 10 | 45 |  | 3.5 | 125 | 2200 | 11.48585 | 105 | 9.758%
氯化铵 | 25 |  |  | 1 | 150 | 700 | 13.78302 | 170 | 15.8%
硫铵 | 20.8 | 0 | 0 | 4 | 50 | 670 | 4.594339 | 70 | 6.505%
90氯化钾 |  |  | 53.77 | 6 | 100 | 2200 | 9.188677 | 100 | 9.293%
80氯化钾 |  |  | 47.66 | 7 |  | 2200 | 0 |  | 0%
返料 | [5 empty] | 0 | 0 |  | 0%
管氨 | 82 | 0 |  | 0 | 10.02653 | 1800 | 0.9213055 |  | 0%
硫酸 | 0 |  |  | 0 | 34 | 320 | 3.12415 | 20 | 1.859%
料氨 | 82 |  |  | 0 | 9.269388 | 2200 | 0.8517341 | 14.785 | 1.374%
白土 |  |  | 0 | 11 | 50 | 320 | 4.594339 | 60 | 5.576%
水分 | 1.2 |  |  | 原料重： | 1088.296 |  |  | 1076.049
成品养分 | 30.93615 | 5.212823 | 4.982996 | 总养分： | 41.13197
成品重 | 1079.07 |  |  |  | 配方成本 | 1581.752 |  | 1616.475
月总产 | 1014.74 |  |  | 总利用率 | 原料消耗总量 |  |  | 1076.049
有效养分 | 314.5694 | 50.737 | 50.737 | 416.0434
原料养分 | 326.36514 | 47.25 | 53.77 | 427.38514 | 配方养分利用率 |  | 0.9967915
养分利用率 | 0.9638572 | 1.073799 | 0.9435931 | 0.9734625
重量利用率 | 0.943024 |  |  | 单价（元） | 配方重量利用率 |  |  | 0.9915224 | 360

## Sheet1 15-6-24 (5)
10年02月15-6-24消耗表
| N% | P2O5% | K2O% | H2O% | 原料重 | 单价 | 原料% | 原材料消耗
尿液 | 46 |  |  | 0.5 | 175 | 1800 | 26.9923 |  | 0%
尿素 | 46 |  |  | 0.5 | 80 | 1800 | 12.33934 | 100 | 21.26%
磷铵 | 10 | 45 |  | 3.5 | 68 | 2200 | 10.48844 | 60 | 12.76%
氯化铵 | 25 |  |  | 1 | 71 | 700 | 10.95116 | 60 | 12.76%
硫铵 | 20.8 | 0 | 0 | 4 | 20 | 670 | 3.084834 | 25 | 5.315%
90氯化钾 |  |  | 53.77 | 6 | 200 | 2200 | 30.84834 | 190 | 40.4%
80氯化钾 |  |  | 47.66 | 7 |  | 2200 | 0 |  | 0%
返料 | [5 empty] | 0 | 0 |  | 0%
管氨 | 82 | 0 |  | 0 |  | 1800 | 0 |  | 0%
硫酸 | 0 |  |  | 0 | 10 | 320 | 1.542417 | 6 | 1.276%
料氨 | 82 |  |  | 0 | 4.333 | 2200 | 0.6683294 | 4.333 | 0.9213%
白土 |  |  | 0 | 11 | 20 | 320 | 3.084834 | 25 | 5.315%
水分 | 1.2 |  |  | 原料重： | 648.333 |  |  | 470.333
成品养分 | 23.49377 | 4.806731 | 16.89267 | 总养分： | 45.19318
成品重 | 636.6073 |  |  |  | 配方成本 | 1776.343 |  | 1801.812
月总产 | 448.55 |  |  | 总利用率 | 原料消耗总量 |  |  | 470.333
有效养分 | 67.2825 | 26.913 | 107.652 | 201.8475
原料养分 | 75.75306 | 27 | 102.163 | 204.91606 | 配方养分利用率 |  | 0.9072166
养分利用率 | 0.8881819 | 0.9967778 | 1.053728 | 0.9850253
重量利用率 | 0.953686 |  |  | 单价（元） | 配方重量利用率 |  |  | 0.9819141 | 360

## Sheet1 16-16-16(6)
10年02月16-16-16消耗表
| N% | P2O5% | K2O% | H2O% | 原料重 | 单价 | 原料% | 原材料消耗
尿液 | 46 |  |  | 0.5 | 220 | 1800 | 15.89519 |  | 0%
尿素 | 46 |  |  | 0.5 |  | 1800 | 0 | 100 | 15.03%
磷铵 | 10 | 45 |  | 3.5 | 500 | 2200 | 36.12544 | 225 | 33.82%
氯化铵 | 25 |  |  | 1 | 150 | 700 | 10.83763 | 100 | 15.03%
硫铵 | 20.8 | 0 | 0 | 4 | 0 | 670 | 0 | 20 | 3.007%
90氯化钾 |  |  | 53.77 | 6 | 400 | 2200 | 28.90035 | 175 | 26.31%
80氯化钾 |  |  | 47.66 | 7 |  | 2200 | 0 |  | 0%
返料 | 16 | 16 | 16 |  |  | 0 | 0 | 0.95 | 97.15%
管氨 | 82 | 0 |  | 0 | 17.69388 | 1800 | 1.278398 |  | 0%
硫酸 | 0 |  |  | 0 | 60 | 320 | 4.335052 | 8 | 1.203%
料氨 | 82 |  |  | 0 | 11.37245 | 2200 | 0.8216694 | 23.253 | 3.496%
白土 |  |  | 0 | 11 | 25 | 320 | 1.806272 | 13 | 1.954%
水分 | 1.2 |  |  | 原料重： | 1384.066 |  |  | 665.203
成品养分 | 15.70307 | 16.62409 | 15.89115 | 总养分： | 48.2183
成品重 | 1353.458 |  |  |  | 配方成本 | 1895.196 |  | 1897.452
月总产 | 633.1 |  |  | 总利用率 | 原料消耗总量 |  |  | 665.203
有效养分 | 101.296 | 101.296 | 101.296 | 303.888
原料养分 | 116.87946 | 101.402 | 94.2495 | 312.53096 | 配方养分利用率 |  | 0.9954726
养分利用率 | 0.8666707 | 0.9989547 | 1.074764 | 0.9723453
重量利用率 | 0.9517395 |  |  | 单价（元） | 配方重量利用率 |  |  | 0.9778851

## Sheet1 18-12-20 (7)
10年02月18-12-20消耗表
| N% | P2O5% | K2O% | H2O% | 原料重 | 单价 | 原料% | 原材料消耗
尿液 | 46 |  |  | 0.5 |  | 1800 | 0 |  | 0%
尿素 | 46 |  |  | 0.5 | 170 | 1800 | 28.03176 | 170 | 28.03%
磷铵 | 10 | 45 |  | 3.5 | 155 | 2200 | 25.55837 | 155 | 25.56%
氯化铵 | 25 |  |  | 1 | 30 | 700 | 4.946781 | 30 | 4.947%
硫铵 | 20.8 | 0 | 0 | 4 | 10 | 670 | 1.648927 | 10 | 1.649%
90氯化钾 |  |  | 53.77 | 6 | 210 | 2200 | 34.62747 | 210 | 34.63%
80氯化钾 |  |  | 47.66 | 7 |  | 2200 | 0 |  | 0%
返料 | [5 empty] | 0 | 0 |  | 0%
管氨 | 82 | 0 |  | 0 |  | 1800 | 0 |  | 0%
硫酸 | 0 |  |  | 0 | 10 | 320 | 1.648927 | 10 | 1.649%
料氨 | 82 |  |  | 0 | 11.455 | 2200 | 1.888846 | 11.455 | 1.889%
白土 |  |  | 0 | 11 | 10 | 320 | 1.648927 | 10 | 1.649%
水分 | 1.2 |  |  | 原料重： | 606.455 |  |  | 606.455
成品养分 | 19.0039 | 11.76431 | 19.04503 | 总养分： | 49.81324
成品重 | 592.8947 |  |  |  | 配方成本 | 1970.503 |  | 1986.4
月总产 | 588.15 |  |  | 总利用率 | 原料消耗总量 |  |  | 606.455
有效养分 | 105.867 | 70.578 | 117.63 | 294.075
原料养分 | 112.6731 | 69.75 | 112.917 | 295.3401 | 配方养分利用率 |  | 1.003749
养分利用率 | 0.9395943 | 1.011871 | 1.041739 | 0.9957165
重量利用率 | 0.9698164 |  |  | 单价（元） | 配方重量利用率 |  |  | 0.9776401

## Sheet1 18-6-16(8)
10年02月18-6-16消耗表
| N% | P2O5% | K2O% | H2O% | 原料重 | 单价 | 原料% | 原材料消耗
尿液 | 46 |  |  | 0.5 | 83.692 | 1800 | 9.220491 | 83.692 | 9.22%
尿素 | 46 |  |  | 0.5 | 80 | 1800 | 8.813737 | 80 | 8.814%
磷铵 | 10 | 45 |  | 3.5 | 120 | 2200 | 13.22061 | 120 | 13.22%
氯化铵 | 25 |  |  | 1 | 250 | 700 | 27.54293 | 250 | 27.54%
硫铵 | 20.8 | 0 | 0 | 4 | 30 | 670 | 3.305151 | 30 | 3.305%
90氯化钾 |  |  | 53.77 | 6 | 240 | 2200 | 26.44121 | 240 | 26.44%
80氯化钾 |  |  | 47.66 | 7 |  | 2200 | 0 |  | 0%
返料 | [5 empty] | 0 | 0 |  | 0%
管氨 | 82 | 0 |  | 0 |  | 1800 | 0 |  | 0%
硫酸 | 0 |  |  | 0 | 21 | 320 | 2.313606 | 21 | 2.314%
料氨 | 82 |  |  | 0 | 17.982 | 2200 | 1.981108 | 17.982 | 1.981%
白土 |  |  | 0 | 11 | 65 | 320 | 7.161161 | 65 | 7.161%
水分 | 1.2 |  |  | 原料重： | 907.674 |  |  | 907.674
成品养分 | 19.23103 | 6.080655 | 14.53141 | 总养分： | 39.8431
成品重 | 888.0623 |  |  |  | 配方成本 | 1518.842 |  | 1585.921
月总产 | 850.5 |  |  | 总利用率 | 原料消耗总量 |  |  | 907.674
有效养分 | 153.09 | 51.03 | 136.08 | 340.2
原料养分 | 170.78356 | 54 | 129.048 | 353.83156 | 配方养分利用率 |  | 1.003938
养分利用率 | 0.8963978 | 0.945 | 1.054491 | 0.9614744
重量利用率 | 0.9370104 |  |  | 单价（元） | 配方重量利用率 |  |  | 0.9783934

## Sheet1 二月养分利用率计算
2010年2月消耗表
| N% | P2O5% | K2O% | H2O% | 原料重 | 单价 | 原料% | 原材料消耗总量 | 原材料消耗养分 |  |  | 原料总养分
[9 empty] | N | P2O5 | K2O
尿液 | 46 |  |  | 0.5 |  | 1800 | #DIV/0! | 888.648 | 40877.808 | 0 | 0 |  | 888.648
尿素 | 46 |  |  | 0.5 |  | 1800 | #DIV/0! | 1444.4 | 66442.4 | 0 | 0 |  | 1444.4
磷铵 | 10 | 45 |  | 3.5 |  | 2200 | #DIV/0! | 1758 | 17580 | 79110 | 0 |  | 2333.048
氯化铵 | 25 |  |  | 1 |  | 700 | #DIV/0! | 1880 | 47000 | 0 | 0
硫铵 | 20.8 | 0 | 0 | 4 |  | 670 | #DIV/0! | 510 | 10608 | 0 | 0
90氯化钾 |  |  | 53.77 | 6 |  | 2200 | #DIV/0! | 1480 | 0 | 0 | 79579.6
80氯化钾 |  |  | 47.66 | 7 |  | 2200 | #DIV/0! | 40 | 0 | 0 | 1906.4
返料 | [5 empty] | 0 | #DIV/0! | 8.375 | 197 | 77.15 | 53.25 |  | 7.515
管氨 | 82 | 0 |  | 0 | 0 | 1800 | #DIV/0! | 0 | 0 | 0 | 0 |  | 0.95
硫酸 | 0 |  |  | 0 |  | 320 | #DIV/0! | 160 | 0 | 0 | 0
料氨 | 82 |  |  | 0 |  | 2200 | #DIV/0! | 170.007 | 13940.574 | 0 | 0
白土 |  |  | 0 | 11 |  | 320 | #DIV/0! | 443 | 0 | 0 | 0 | 0
水分 | 1.2 |  |  | 原料重： | 0 |  | 合计 | 8782.43 | 1966.45782 | 791.8715 | 815.3925 | 3573.72182
成品养分 | #DIV/0! | #DIV/0! | #DIV/0! | 总养分： | #DIV/0! |  |  | 月总产 | 各品种成品有效养分 |  |  | 成品总养分
成品重 | 0 |  |  |  | 配方成本 | #DIV/0!
月总产 |  |  |  | 总利用率 | 原料消耗总量 |  |  | 8369.015 | N | P2O5 | K2O
有效养分 | [8 empty] | 1824.1474 | 787.5555 | 877.941 | 3489.6439
原料养分 | 1964.48782 | 791.1 | 814.86 | 3570.44782 | 配方养分利用率 |  |  |  | 当月总量利用率 | 95.29% | 当月养分利用率 | 97.65%
养分利用率 | 0 | 0 | 0 | 0
氯化钾计算养分利用率权重
指标名称 | 指 标(%)
| 精 制 |  |  | 普 通
氯化钾(KCL)含量≥ | 99 | 95 | 93 | 90 | 85 | 80
氧化钾(K2O)含量≥ | 62 | 60 | 59 | 57 | 54 | 51
水份(H2O) ≤ | 2 | 2 | 4 | 6 | 6 | 7
钙Ca+镁Mg含量 ≤ | 0.2 | 0.4 | —— | —— | —— | ——
钙(Ca)含量 ≤ | —— | —— | 0.5 | 0.8 | —— | ——
镁(Mg) 含量 ≤ | —— | —— | 0.4 | 0.6 | —— | ——
氯化钠(NaCl)含量≤ | 1.2 | 2 | 3 | 4 | 5 | 5
水不溶物含量 ≤ | 0.1 | 0.3 | 0.5 | 0.7 | —— | ——
硫酸根SO4-2含量≤ | 0.5 | 0.8 | 1.2 | 1.5 | —— | ——
除水份外,各组分含量均以干基计算
换算为湿基 | 60.78% | 58.82% | 56.73% | 53.77% | 50.94% | 47.66%
备注 | 复合肥生产中，配方的计算和产品的检测均以K2O的湿基含量为标准。
硫酸钾计算养分利用率权重
氧化钾(K2O)含量％ | [5 empty] | ≥50
水分(H2O)含量，％ | [5 empty] | ≤1
磷酸一铵计算养分利用率权重
有效磷(中性柠檬酸铵溶性磷，以P2O5计)含量，％ | [5 empty] | ≥45
水溶性磷占有效磷百分(以P2O5计)含量，％ | [5 empty] | ≥75
总氮(N)含量％ | [5 empty] | ≥10
水分(H2O)含量，％ | [5 empty] | ≤4
硫酸铵计算养分利用率权重
总氮(N)含量％ | [5 empty] | ≥20.8
水分(H2O)含量，％ | [5 empty] | ≤4
氯化铵（干）计算养分利用率权重
总氮(N)含量％ | [5 empty] | ≥25.0
水分(H2O)含量，％ | [5 empty] | ≤1
氯化铵（湿）计算养分利用率权重
总氮(N)含量％ | [5 empty] | ≥25.0
水分(H2O)含量，％ | [5 empty] | ≤1
尿素（尿液、粉尘等）计算养分利用率权重
总氮(N)含量％ | [5 empty] | ≥46
水分(H2O)含量，％ | [5 empty] | ≤0.5
液氨计算养分利用率权重
总氮(N)含量％ | [5 empty] | ≥82
水分(H2O)含量，％ | [5 empty] | ≤0.1
制表：张承文 2009年01月28日